## Sheet1
▣ 아스팔트포장의 파손 종류
1. 파손의 유형과 대책
구분 | 종류 | 원 인 과 형 상 |  |  | 보수방법 | 비고
균열 | 피로균열, 거북등 균열 |  | 반복 축 하중 작용에 의거 피로수명까지 계속응력을 받았을 때 파손발생. | 과다한 하중작용. | 일반적으로 제거 후 재 포설 | ※ 포장층이 얇을 시 피로 균열 즉시 나타남
|  |  |  | 포장각층이 물로 포화되거나 강도 상실시 파손 조장. | 과잉함수, 노상 및 보조기층 불량 경우 불량한 재료 제거 후 양질 재료를 취환 또는 배수 개량.
부적절한 포장배수로 인해 상태 악화 초래.
|  |  |  | 포장하부층 과잉함수 및 피로에 의한 조기 파손으로 하부층 취약 시 ASP 과대한 변형 직면. | 파손 면적이 넓을시 전면 덧씌우기.
| 저온균열 |  | 도로의 중심선에 직각 방향으로 발생하는 횡 방향 균열. | 인장응력이 포장층의 파괴강도를 초과 시 발생. | 액체 ASP 또는 sealing 재로 채움 실시
|  |  | 대부분 등간격으로 발생. | 스티프니스(강성) 계수가 높은 혼합물은 저온에서 균열발생 확률 매우 높음. | 균열이 심한경우 제거하고 덧씌우기 시행
|  |  | - 포장 표면에서 발생하여 시간이 지남에 따라 아래로 진전. |  | if) 균열발생 모든 층 덧씌우기 전 제거치 않고 덧씌우기 사용 시 겨울철에 아래층
|  |  | - 무재하 균열의 대표적 균열 |  | 균열이 반사적으로 발생
| 종방향 균열 |  | 도로의 중심선과 평행하게 생기는 개별균열. | 포장면의 차륜궤적단부의 과적하중이나 차륜접지에 높은 타이어 압력차로 포장 시 이음부 밀도가 낮아 인장 강도가 낮기 때문에 향후 라벨링으로 발전. | 초기단계 : Sealing재로 보수 | ※ 보통 덧씌우기 시행이 최상의 방법
|  |  | - ASP 혼합물 이웃차로 또는 포장의 바퀴자국이 있는 바퀴궤적 단부사이 이음부에서 발생. |  | 라벨링으로 발전된 후 : 균열부 혼합물 제거 후 재 포설.
| 반사균열 |  | 균열의 거동으로 표층을 통해서 하부층의 작용으로 균열발생 | 하부 con'c 포장의 균열 혹은 줄눈부. | 하나 Slab 작은 조각으로 파쇄 후 무거운 다짐 장비를 사용해 보조 기층측으로 가라 앉히고 두껍게 덧씌우기 사용.
|  |  |  | 노후된 표층의 저온 균열. | con'c 기초 줄눈 위 덧씌우기 층 절단시행.
노후된 표층에 의해 유도된 블럭형 균열 혹은 노상토 균열에 의해 유도된 균열.
노후된 표층의 종 방향 균열.
노후된 표층의 피로균열.
| 미끄럼 균열 |  | 자동차의 제동 회전 혹은 가속이 있는 지역에서 발생하는 U 형 균열 | 표층과 기층 사이 부실한 접착. | 미끄럼 균열 발생부분 제거 후 신규 재료로 신규 포설 시행.
절삭기로 기존 활동면 제거 시 미끄럼 일어난 깊이보다 약간 아래까지 재료제거 시행.
변형 | 소성 변형 |  | 교통하중 때문에 포장의 차바퀴가 닿는 부분에 일어나는 침하. | 혼합물 설계 잘못(ASP 함량 과다. 채움재 과다사용, 조세골재 모두 둥근 입자 과다 포함) | 포장구조상 하중에 대해 취약하여 노상토에 과대 응력 작용하여 소성변형 발생시 구조단면 재설계 및 충분한 두께로 재시공.
|  |  | 중차량 및 고압타이어 도로와 관련 있음. | ASP 함량이 지나치게 과다(골재입자가 내부 마찰력 감소로 골재보다는 ASP가 하중을 받음)
|  |  | ASP 표층이나 하부 기층에서 반복되는 하중으로 인해 재료들이 점진적으로 압밀되거나 | 소성유동은 골재가 크고 모나거나 거친조직의 굵은 고재와 잔골재를 사용 및 적절한 다짐으로 최소화 시킬 수 있음(천연모래나 천연 자갈로 혼합물 배합하면 과대한 소성 변형발생) | 혼합물 설계 잘못 및 다짐 불량으로 인한 소성 변형 경우 절삭 재포장.
|  |  | 소성유동(영구 변형)으로 인함. | 소성변형의 관리 기준은 차륜 주행 위치에 물이 고일정도가 되면 보수 시행.
| 밀림·코루게이션(Shoving & Corrugation) |  | 도시지역 교차로, 버스 정류장등에서 차량의 서행과 제동 및 가속에 의해 밀림이 발생 | 혼합물의 전단유통 혹은 층과 층 사이 미끄러짐에 의해 발생. | 덧씌우기 절삭. 가열 재생포장
|  |  | 밀림은 주행 방향의 직각방향, 코루게이션은 주행방향으로 밀리는 것이 일반적임. | 안전 거동상 너무 낮은 공극율 혹은 골재 입자가 너무 과중한 하중력이 작용해서
|  |  | 지방지역에서는 일반차선 보다 서행하는 트럭 차선에서 먼저 발생. | 입자끼리 움직여 밀림현상이나 코루게이션 발생.
입상기층 및 보조기층 위 얇은 표층이 포설될시 밀림 현상 발생
분리 | 라벨링(Ravelling) |  | 골재입자가 ASP코팅사이 부착이 손실되어 골재입자가 탈리 | 골재에 세립먼지가 두껍게 형성되어 ASP피막이 먼지를 코팅. | 슬러지실. 포그실, 칩실, 샌드실
잔골재가 부족한 표층에 골재 분리 현상 발생.
다짐이 부적절(ASP 표층의 현장 밀도가 낮을 경우)
| 박리(Stripping) |  | 표층의 밑에서 시작하여 위로 진행하는 벗겨진 상태. | 부적절한 포장배수 | 박리가능성이 있다고 평가되면 박리방지제(액상박리 방지첨가제,석회첨가제) 사용.
|  |  |  | 부적절한 다짐 | 액상박리방지첨가제 : 아스팔트 시멘트를 혼합하기 전 혼합.
|  |  | 박리가 표면에서 시작하여 아래로 진행하면 라벨링 현상. | 골재의 과도한 먼지 피복 | 석회첨가제 : 아스팔트 시멘트와 혼합하기 전 골재에 첨가.
골재의 건조 불량
연질골재사용(약하고 깨지기 쉬운 골재)
노후한 con'c포장의 덧씌우기
| 포트홀(Pothole) |  | HMA표층 및 기층 아래로 발생한 작은 구멍. | 간격이 좁은 거북등 균열, 연약한 입상재료 기층을 통해 물이 침투하여 발생 | 상온혼합물이나 HMA 재료로 팻칭 시행.
|  |  | 보통 25~50m/m의 얇은 HMA표층을 갖는 도로상에서 자주 발생. | 추운지역에서는 봄 해빙기에 발생.
종·횡 방향 균열부에 차바퀴가 계속적으로 작용하면 심해짐