## 차수공법
공 법 비교항목 |  | L.W 공법 | S.G.R 공법 | J.S.P 공법
1. 개요 |  | - 지반내에 Cement 현탁액과 규산소다를 정배합하여 주입하는 Grouting 방법임 | - 지반내에 약액을 단계적으로 유도 공간을 형성시켜 공벽면으로 Gel Time을 조절하여 주입하는 Grouting 방법임 | - 지반내에 Cement Paste를 고압분사시켜 토립자를 파쇄 mixing함으로써 원주형의 Cement 고결체를 형성함
2. 공법특징 | 적용토질 | 점성토, 사질토 | 모든 토질 | 점성토 : N치 5이하, 사질토 : N치 30이하
| 주입방식 | 저압 주입 방법 | 선 저압 주입 방법 | 초 고압 분사 방법
| 주입재료 | - Cement 현탁액(규산소다+Cement) - 현탁액 물 유리계 | - 현탁액 물 유리계 - 규산소다 + S.G.R 약품 + Cenment | - Cement Milk 계
| 주입형태 | 맥상 또는 층상의 불균질 주입 형태 | 균질 주입 가능 | 운주형의 고결체 형성(Soil Cement)
| 주입상단개폐 | Double Packer 사용으로 Tube 상하단을 밀페시킴 | Rocket 주입장치를 이용하여 주입함 | 상단부 Open으로 분사 에너지를 상쇄시킴
| 주입공정 | 1.5 ~ 2.0 공정식 주입(A액, B액 분리주입 Gel Time 조절용) | 2.0 공정식 주입(A액, B액 분리주입 Gel Time 조절용) | 1.0 공정식 주입(Cement 단임 분사)
| 주입순서 | 상향 고정식(1Step씩 Double Packer로 상향) | 상향 고정식(1Step-50cm, 1Step씩 유도 공간을 만들어 Rocket 주입 장치로 주입함) | 상향 회전식(12초에 1회전하면서 2.5cm식 자동 상승 분사함)
| 주입장치 | Tube를 삽입한 후 Double Packer를 사용한 밀폐 주입을 함 | 특수 선단 장치인 주입 장치로 주입효과가 크다 | 분사 노즐에 의해 천공 Hole벽으로 직접 분사함
| 주입압력 | - 흙 두께 1m당 : 0 ~ 35kg/cm2 - 표준 토출량 : 25ℓ/min | - 일반적 주입 압력 : 0 ~ 35kg/cm2 - 표준 토출량 : 10 ~ 25ℓ/min | - 200kg/cm2 - 표준 토출량 : 70ℓ/min
| 적용범위 | - 토류벽 배면 토사 차수용 - 터널 복공 차수용 | - 토류벽 배면 토사 차수 - 터널 복공 배면 주입 - 수평거리 20m이내, 연직거리 35m 이내 - 조성물 주위 지반 조강 및 차수 | - 토류벽 배면 강화 및 차수 - 기존 구조물 기초 보강 및 터널 보강 - 제방 및 옹벽 기초 보강 - 건물 기초 보강 - Con'c 두께 : 0.3 ~ 1.2m 기둥 조성
| 차수성 | 보통 | 양호 | 보통
| 개량후강도 (일축압축강도) | - 점성토 : 4 ~ 6kg/cm2 - 사질토 : 10 ~ 20 kg/cm2 (Core 채취 안됨) | - Home Gel 강도 : 2 ~ 4kg/cm2 - Sand Gel 강도 : 2 ~ 20 kg/cm2 (Core 채취 안됨) | - 점성토 : 20 ~ 40kg/cm2 - 사질토 : 40 ~ 90 kg/cm2 - 자 갈 : 90 ~ 150 kg/cm2 (Core 채취 안됨)
3. 시공성 |  | - 토사 및 사질토에서 주입 결과 양호 - 큰공극은 Cement로 채우고 작은 공극은 Gel 성질이 있는 Water Glass를 침투하여 Gel화 한다 - Home Gel 강도가 풍부함 - 공사비가 저렴 - 경화제의 퍼짐에 균등성이 없다 - Gel Time 이 짧으면 Pump 능력 저하 - Gel Time이 대상 토량이 분출하므로 자재 손실이 많다 - 세립층(0.6mm이하의 입도)은 주입결과가 미흡 | - 이중관 Rod로 모든 토질에 주입제가 균등하게 침투 가능하다 - 주입압을 자유롭게 조정가능(0~30kg/cm2) Gel Time 및 배합비율 조정이 자유롭다 - Packer 주입과 침투, 충진 주입 방법을 조합하여 복합 주입하므로 침투성 및 안전성이 높다 - 수평거리 20m, 연직거리 35m이상에는 주입 결과가 떨어짐 - 약액 복합 주입이므로 주입 시간이 늦어진다 | - 개량 후 지반 강도가 크다 - 기초말뚝 조성형으로 사질토에는 기둥형성 결과가 증대 - 시공이 빠르다 - 개량 범위가 넓다(0.3 ~ 1.2m) - Cement 유실이 많다(주입제가 50% 유실) - 천공시 지반교란이 발생 - 대상 지반이 토사층으로 한정됨 - 공사비가 고가 - 배수처리가 요구됨

## 지지공법
공 법 비교항목 | 자립식 공법 | STRUT 공법 | EARTH ANCHOR 공법 | WIRE ROPE 공법
1. 개요 | - 버팀대, 띠장 등의 지지구조를 가설하지 않고 흙막이벽의 휨저항 및 근입부분 지반의 휨 저항에 의해 토압을 부담시키며 굴착 | - 흙막이벽체 시공 - 필요한 위치에 중간말뚝(POST PILE) 설치 - 단계별 굴착 후 띠장(WALE) 설치 - JACK으로 버팀대에 PRESTRESS를 가함 | - 흙막이벽체 시공 - 단계별 굴착 후 띠장(WALE) 설치 - E/A 시공을 위한 천공 - 앵커체 삽입 - 앵커체 인장 및 정착 | - 흙막이 벽체 시공 - WIRE ROPE 설치 - 턴버클로 고정
2. 적용조건 | - 흙의 강도가 크고 얕은 굴착(H=4m 이하)에서 사용되며 심도가 깊어질 경우에는 소단을 설치하여 안전을 보완할 수 있다 - 연약지반에서는 근입장이 상당히 길어진다(변위증가) | - 굴착규모가 중규모 이하로써 평면형상이 사각형일 때 적용 - 주위지반이 연약할 경우에도 적용가능 - 외부용지의 여유가 없을때 - 인접지에 대해 E/A 시공이 불가한 경우 | - 굴착면적이 넓을때 - 양호한 앵커체 정착지반이 있고 지하수위가 높지 않을 때 - 현장 외부용지에 여유가 있을 때 또는 앵커체 영향 범위내의 용지사용에 승인을 득했을 때 | - 굴착면적이 좁을때 - 굴토심도가 낮을때 - E/A 시공이 불가한 경우
3. 시공성 | - 공기단축 - 공사비가 저렴 - 지지구조가 없으므로 시공성이 양호 - 벽체변형과 주변지반의 침하가 크므로 시가지 인접구조물에서의 채택은 한정된다 | - 자재를 재사용 할 수 있으므로 경제적 - 시공 후 보강이 용이함 - 비교적 변형이나 파괴를 조기에 판별 할 수 있음 - 고정이 단순하여 공기가 짧다 - 굴착면적이 크면 버팀대 자체의 비틀림, 이음부분의 좌굴우려 - 주변 지반 침하 발생 우려 - 굴착 평면의 크기의 제한을 받음 - 시공 편의상 조기 버팀대 설치가 어려워 배면변형을 초래 | - 부분 굴착 시공이 가능하므로 공구분할이 용이 - STRUT에 비해 작업공간이 넓어 공기가 빠름 - 평면의 형상이 복잡하고 지반이 경사져 있어도 시공이 가능 - 안정성이 높다 - 지하구조물의 바닥과 기둥의 위치에 관계없이 ANCHOR을 설치가 가능 - 시간의 경과에 따라 인장력 저하 - 천공시 지하수 유입에 의한 침하우려 - E/A 설치시 인접용지 승인을 동의 요함 - 주변에 지하구조물이나 매설물이 있을때 시공불가 - 정착지반이 연약할 경우에는 적합하지 않다 | - 공사비가 저렴 - 시공성이 양호 - 양질의 지반에서 시공이 가능하다 - 굴착심도가 깊을때는 적용 불가능
4. 단면

## 흙막이공법
공 법 비교항목 | 강널말뚝공법 (SHEET PILE 공법) | H-PILE 토류벽 공법 | S.C.W 공법 | C.I.P 공법+차수공법 | 지하연속벽 공법
1. 개요 | - 강널말뚝 공법은 강널말뚝을 설치하여 차수벽과 토류벽의 동시역활을 하는 공법이다. | - 일반적 개착식 공법으로 일정간격으로 H-PILE을 항타 또는 천공후 삽입하여 터파기를 진행하면서 토류판을 H-PILE 사이에 끼워넣어 벽체를 형성시키는 공법 | - Soil Cement Wail 공법은 주열식 지중벽 으로 게획심도까지 천공후 주입재를 주입 벽체를 형성하고 H-PILE을 응력재로 삽입 하여 토류벽을 형성시키는 공법 | - CAST-IN PLACED PILE 공법은 일종의 주열식 현장타설 말뚝으로 소정의 직경으로 천공, 철근망을 설치후 주입식 몰탈에 의해 토류벽을 형성시키는 공법 | - 지하연속벽(Diaphragm Wall) 공법은 Hang Grab 또는 회전식 굴착기를 이용하여 지반을 굴착하고 안정액(Bentonite)을 채워 공벽붕괴를 방지하면서 철근콘크리트 벽체를 연속적으로 설치하는 공법
2. 시공순서 | - SHEET PILE 항타(직타) - SHEET PILE 인발 - 직타에의해 설치가 가능하나 불가능 할때는 천공후 타입 | - H-PILE 항타 - 토류판 설치 - 직타에의해 설치가 가능하나 불가능 할때는 천공후 타입 | - Auger 천공(Φ 550) - 안정제 주입 혼합 교반 - 인발, 제굴진 혼합 교반 - H-PILE 삽입(C.T.C : 900M/M) | - 천공(Φ 400) - 케이싱 설치 - 철근설치 - 자갈주입 타설 - 시멘트 PASTE주입 - 케이싱 해체 - H-PILE 삽입 | - 안내벽 설치 - 선행판넬굴착(Hang Grab) - 판넬굴착(Hydrofraise) - 안정액 처리(Bentonite) - 철근망 건입 - Con'c 타설
3. 시공성 | - 줄파기 후 강널말뚝을 타입 또는 관입하고 지지 시스템(스트러트, E/A)을 시공하면서 단계별로 굴착 - 토사유실방지 및 근입 깊이를 충분히 하면 히빙, 보일링 방지 - 단면이 다양하고 재질이 균등하며 신뢰도가 높고 재사용이 가능하다. - 자갈, 전석층에서 별도의 관입방법(Water Jet)이 필요 - 설치시 소음, 진동등이 발생 - 노후된 경우 맞물리는 부분의 차수성이 나쁨 - 인발시 흙부착 | - 엄지말뚝 설치위치를 선정 천공기로 천공후 말뚝건입 또는 H-PILE을 타입하고 단계별 굴착하면서 목재 흙막이판 설치하여 띠장 설치 및 지지 시스템 시공 - 시공이 간편하고 경험이 풍부하여 공사기간이 단축됨. - 소음과 진동이 적다. - 자재의 재활용이 가능하다. - 지하수위가 높은곳에서는 별도의 차수 대책이 필요하다. - 연약한 지반에서는 보일링 및 히빙에 대한 대책이 요구된다. - 장기 공사시 토류벽의 부식우려되고 주변지반에 영향을 줄경우 인발이 불가능 | - Guide Frame 설치 후 천공, 혼합, 교반과 Cement Milk주입 - 응력재를 설치하고 지지 시스템을 시공하면서 단계별 굴착 - 소음진동이 적어 도심지 시공이 가능하며, 시공단면이 작고 공벽붕괴의 우려가 없어 주변지반의 침하영향이 작다. - 차수성, 수직도가 높다 - 시공이 간편하며 사질토 지반에서는 양질의 차수성 벽체 형성 - 굴착심도가 커서 수직도가 불량할 경우에 토사유실 우려 및 띠장에 균등한 토압배분 곤란 - 전석, 자갈층에는 적용불가 - 침투수압이 크게 작용하는 두꺼운 모래나 자갈, 충적층에서는 차수성 기대가 곤란 | - 줄파기 후 천공하고 나서 철근망, H형강, 자갈을 채우고 Mortar를 주입하거나 콘크리트를 타설한 후 Cap Beam 시공 - 지지 시스템 시공하면서 단계별로 굴착 - 시공단면이 작고 저소음, 저진동이므로 주변지반 침하영향이 작다. - H-PILE 공법이나 S.C.W공법에 비해 벽체 강성이 크며 불규칙한 평면형상에도 적용이 가능하다. - 지하수가 적은 얕은굴착에 유리하다. - 말뚝간의 연결성이 나빠 별도의 차수공법이 필요하다. - 수직도가 불량할 경우 토사유실 우려 및 띠장에 균등한 토압배분 곤란 - 암반에서는 적용불가 | - 회전식 굴착기(Hydrofraise)의 사용으로 저소음, 무진동 공법 - 강성이 커서 주변 구조물 보호에 적합하다. - 주변지반의 침하가 가장적어 도심지 공사에 적합. - 본구조물 옹벽으로 이용이 가능하므로 지하공간 이용의 극대화 - 근입 및 수밀성이 좋아 지하수과다, 전석층, 연약 지반등의 악조건에도 비교적으로 안전한 공법임. - Open Cut 공법 적용시 지보(Strut, Earth Anchor)의 간격이 크므로 토공 굴착 단계와 지하골조 공사의 간섭을 줄여 공사가 용이함. - 상당한 기술축적이 요구되고, 영구벽체시 계속적인 설계보완이 필요 - 공사용 특수장비 및 플렌트 시설이 크고 복잡하여 일정규모(400평) 이상의 대지에 적합하다.
4. 경제성 | - 연약지반에서 경제적으로 시공이 가능하다. | - 지층이 단순하고 지하수위가 낮은 경우에는 공사비가 저렴하다. | - 지하수위가 높고 높은 강성을 요구하지 않는 지반에서는 공사비가 저렴하다. | - 공기가 길어서 공사비가 증가 | - 공사비 단순비교시 상대적으로 고가임.
5. 안정성 |  | - 강성벽체로서의 흙막이벽 역할을 할 수 있으나 벽체 변형이 크다 | - 연속 벽체 차수 및 흙막이벽의 2중 역할을 충분히 할 수 있다 | - 주열식 강성벽체로서의 흙막이벽 역할을 충분히 할 수 있다 | - 지중연속벽으로서 단면계수가 상대적으로 커 흙막이벽 및 지하층 외벽 구조체로서의 역할을 한다
6. 굴착심도 |  | 50m 이내 | 20 ~ 30m 이내 | 15 ~20m 이내 | 40m 이내
7. 차수성 | - 접촉부의 수밀성이 탁원해 차수효과가 뛰어남 | -강성체로서의 토류벽 역할을 할 수 있으나 토질 조건으로 판단하여 볼 때 차수 효과를 기대할수 없어 상부 두부 변위가 상대적으 로 크게 발생되므로 배면부 지반이완이 크 게 발생한다. 그러므로 토질조건에 부합되는 차수그라우 트 공법선택이 어렵고 연결부에 누수발생 가능성이 높고 차수효과는 기대하기 어렵다. | - 지중에 연속된 주열벽체가 형성되므로 차수 효과우수하나 대형장비에 의한 시공이므로 시공효율이 감소된다. | - 공과 공사이의 연결된 부위에 누수현상발생이 가능하여 버조 그라우팅 차수공법이 필요 | - 차수성이 양호하지만 Panel 연결부 누수발생의 가능성이 있다.
8. 투입장비 | - 40kw 바이브로 햄머 - 60" - 35, 40TON 크레인 - 150, 250kw 발전기 | - 40TON 크레인 - 10TON보조크레인 - 60kw 바이브로 햄머 - 150kw 발전기 | - 2.2TON 디젤햄머 - 25, 70TON 크레인 - D=100HP 삼축오가 - PLANT (MIXER+PUMP) - 350kw 발전기 - 150kw 발전기 - 시멘트 SILO | - 보링기 - 10TON 크레인 - GROUT (MIXER+PUMP) - 2.2TON 디젤햄머 - 2.5TON 크레인 | - 회전식 유압 굴착기(Hydrofraise) - 굴착용 BODY - 굴착 Monitor - 안정액 회수용 펌프(Amsco Pump) - 회전식 유압모터(Cutting Mortor) - 유압발생장치(Power Pack) - 안정액처리용 Desander - 안정액처리용 Silo - 폐액처리용 Desander - 굴착토 처리용 Disposal Tank
9. 시공단면